## Results
Report Number: A15-11277
Report Date: 28/1/2016
Analyte Symbol | Pd | Pt | Au | Au | Ag | As | Ba | Br | Ca | Co | Cr | Cs | Fe | Hf | Hg | Ir | Mo | Na | Ni | Rb | Sb | Sc | Se | Sr | Ta | Th | U | W | Zn | La | Ce | Nd | Sm | Eu | Tb | Yb | Lu | Mass | SiO2 | Al2O3 | Fe2O3(T) | MnO | MgO | CaO | Na2O | K2O | TiO2 | P2O5 | LOI | Total | Sc | Be | V | Ba | Sr | Y | Zr | Cr | Co | Ni | Cu | Zn | Ga | Ge | As | Rb | Nb | Mo | Ag | In | Sn | Sb | Cs | La | Ce | Pr | Nd | Sm | Eu | Gd | Tb | Dy | Ho | Er | Tm | Yb | Lu | Hf | Ta | W | Tl | Pb | Bi | Th | U
Unit Symbol | ppb | ppb | ppb | ppb | ppm | ppm | ppm | ppm | % | ppm | ppm | ppm | % | ppm | ppm | ppb | ppm | % | ppm | ppm | ppm | ppm | ppm | % | ppm | ppm | ppm | ppm | ppm | ppm | ppm | ppm | ppm | ppm | ppm | ppm | ppm | g | % | % | % | % | % | % | % | % | % | % | % | % | ppm | ppm | ppm | ppm | ppm | ppm | ppm | ppm | ppm | ppm | ppm | ppm | ppm | ppm | ppm | ppm | ppm | ppm | ppm | ppm | ppm | ppm | ppm | ppm | ppm | ppm | ppm | ppm | ppm | ppm | ppm | ppm | ppm | ppm | ppm | ppm | ppm | ppm | ppm | ppm | ppm | ppm | ppm | ppm | ppm
Detection Limit | 1 | 1 | 2 | 5 | 5 | 2 | 200 | 5 | 1 | 5 | 10 | 2 | 0.02 | 1 | 5 | 50 | 20 | 0.05 | 200 | 50 | 0.2 | 0.1 | 20 | 0.2 | 1 | 0.5 | 0.5 | 4 | 200 | 1 | 3 | 10 | 0.1 | 0.2 | 2 | 0.2 | 0.05 |  | 0.01 | 0.01 | 0.01 | 0.001 | 0.01 | 0.01 | 0.01 | 0.01 | 0.001 | 0.01 |  | 0.01 | 1 | 1 | 5 | 3 | 2 | 2 | 4 | 20 | 1 | 20 | 10 | 30 | 1 | 1 | 5 | 2 | 1 | 2 | 0.5 | 0.2 | 1 | 0.5 | 0.5 | 0.1 | 0.1 | 0.05 | 0.1 | 0.1 | 0.05 | 0.1 | 0.1 | 0.1 | 0.1 | 0.1 | 0.05 | 0.1 | 0.04 | 0.2 | 0.1 | 1 | 0.1 | 5 | 0.4 | 0.1 | 0.1
Analysis Method | FA-MS | FA-MS | FA-MS | INAA | INAA | INAA | INAA | INAA | INAA | INAA | INAA | INAA | INAA | INAA | INAA | INAA | INAA | INAA | INAA | INAA | INAA | INAA | INAA | INAA | INAA | INAA | INAA | INAA | INAA | INAA | INAA | INAA | INAA | INAA | INAA | INAA | INAA | INAA | FUS-ICP | FUS-ICP | FUS-ICP | FUS-ICP | FUS-ICP | FUS-ICP | FUS-ICP | FUS-ICP | FUS-ICP | FUS-ICP | FUS-ICP | FUS-ICP | FUS-ICP | FUS-ICP | FUS-ICP | FUS-ICP | FUS-ICP | FUS-ICP | FUS-ICP | FUS-MS | FUS-MS | FUS-MS | FUS-MS | FUS-MS | FUS-MS | FUS-MS | FUS-MS | FUS-MS | FUS-MS | FUS-MS | FUS-MS | FUS-MS | FUS-MS | FUS-MS | FUS-MS | FUS-MS | FUS-MS | FUS-MS | FUS-MS | FUS-MS | FUS-MS | FUS-MS | FUS-MS | FUS-MS | FUS-MS | FUS-MS | FUS-MS | FUS-MS | FUS-MS | FUS-MS | FUS-MS | FUS-MS | FUS-MS | FUS-MS | FUS-MS | FUS-MS | FUS-MS
CAT-401 | < 1 | 3 | 6 | [35 empty] | 55.45 | 12.42 | 7.98 | 0.218 | 2.11 | 3.07 | 1.48 | 1.43 | 0.86 | 0.27 | 13.5 | 98.8 | 15 | 1 | 137 | 503 | 168 | 15 | 192 | 120 | 35 | 130 | 110 | 90 | 15 | 2 | < 5 | 54 | 7 | < 2 | < 0.5 | < 0.2 | 1 | < 0.5 | 3 | 16.1 | 32 | 3.58 | 13.5 | 2.8 | 0.69 | 2.5 | 0.4 | 2.6 | 0.5 | 1.7 | 0.25 | 1.7 | 0.26 | 3.6 | 0.8 | < 1 | < 0.1 | 7 | < 0.4 | 3.8 | 1.5
CAT-402 | < 1 | 3 | 5 | [35 empty] | 62.67 | 12.69 | 6.47 | 0.104 | 1.95 | 2.09 | 2.16 | 1.83 | 0.725 | 0.13 | 7.93 | 98.75 | 14 | 1 | 109 | 502 | 208 | 14 | 160 | 110 | 18 | 90 | 90 | 70 | 14 | 2 | < 5 | 63 | 5 | < 2 | < 0.5 | < 0.2 | < 1 | < 0.5 | 2.6 | 20.2 | 42.9 | 4.64 | 17.3 | 3.4 | 0.85 | 3 | 0.5 | 2.7 | 0.5 | 1.5 | 0.23 | 1.6 | 0.23 | 2.8 | 0.6 | < 1 | 0.1 | 10 | < 0.4 | 4.6 | 1.4
CAT-403 | < 1 | 2 | 4 | [35 empty] | 67.81 | 12.88 | 5.12 | 0.051 | 1.48 | 1.94 | 2.34 | 1.92 | 0.898 | 0.1 | 4.95 | 99.49 | 9 | 2 | 113 | 613 | 279 | 15 | 284 | 140 | 14 | 40 | 20 | 100 | 16 | 2 | < 5 | 62 | 10 | 2 | < 0.5 | < 0.2 | 1 | 1.1 | 2.6 | 19.7 | 39.5 | 4.34 | 18 | 3 | 0.85 | 2.9 | 0.4 | 2.5 | 0.5 | 1.5 | 0.23 | 1.6 | 0.24 | 7 | 1.1 | 2 | 0.3 | 16 | < 0.4 | 4.7 | 1.4
CAT-404 | < 1 | 3 | 5 | [35 empty] | 64.3 | 13.12 | 5.16 | 0.072 | 1.54 | 2 | 2.09 | 1.87 | 0.921 | 0.11 | 7.74 | 98.91 | 10 | 1 | 102 | 596 | 245 | 14 | 238 | 110 | 12 | 40 | 10 | 90 | 14 | 1 | < 5 | 60 | 6 | < 2 | < 0.5 | < 0.2 | < 1 | < 0.5 | 2.5 | 19.3 | 37.9 | 4.4 | 16.6 | 3.2 | 0.76 | 2.5 | 0.4 | 2.6 | 0.5 | 1.6 | 0.24 | 1.6 | 0.25 | 4.2 | 0.8 | < 1 | 0.1 | 10 | < 0.4 | 4.1 | 1.5
CAT-405 | < 1 | 2 | 4 | [35 empty] | 67.71 | 13.43 | 4.92 | 0.054 | 1.59 | 1.8 | 2.23 | 1.94 | 0.865 | 0.1 | 5.82 | 100.4 | 9 | 2 | 101 | 608 | 257 | 14 | 255 | 130 | 14 | 40 | 10 | 80 | 16 | 2 | < 5 | 63 | 10 | 2 | < 0.5 | < 0.2 | 2 | 1.3 | 2.2 | 16.9 | 35.7 | 3.81 | 14 | 2.6 | 0.72 | 2.3 | 0.4 | 2.2 | 0.5 | 1.3 | 0.21 | 1.4 | 0.24 | 6 | 1 | 2 | 0.3 | 14 | < 0.4 | 4.4 | 1.4
CAT-406 | < 1 | 4 | 11 | [35 empty] | 61.19 | 13.26 | 5.95 | 0.091 | 2.11 | 2.38 | 2.27 | 1.68 | 0.84 | 0.14 | 8.77 | 98.67 | 12 | 1 | 110 | 507 | 243 | 13 | 203 | 130 | 17 | 70 | 30 | 80 | 14 | 2 | < 5 | 53 | 7 | < 2 | < 0.5 | < 0.2 | < 1 | < 0.5 | 2 | 18.6 | 41.6 | 4.22 | 16.4 | 3.2 | 0.86 | 2.7 | 0.4 | 2.5 | 0.5 | 1.5 | 0.22 | 1.5 | 0.24 | 3.9 | 0.8 | < 1 | < 0.1 | 11 | < 0.4 | 4.4 | 1.3
CAT-407 | < 1 | 2 | 4 | [35 empty] | 65.53 | 13.22 | 4.99 | 0.055 | 1.69 | 1.89 | 2.18 | 1.77 | 0.885 | 0.1 | 6.47 | 98.78 | 10 | 2 | 103 | 536 | 242 | 15 | 245 | 140 | 14 | 50 | 30 | 120 | 17 | 2 | < 5 | 59 | 10 | 2 | 0.5 | < 0.2 | 2 | 1.2 | 2.5 | 18.5 | 38.6 | 4.14 | 15.5 | 2.7 | 0.77 | 2.5 | 0.4 | 2.3 | 0.5 | 1.5 | 0.23 | 1.5 | 0.23 | 6 | 1.1 | 2 | 0.3 | 14 | < 0.4 | 5 | 1.4
CAT-408 | < 1 | 3 | 5 | [35 empty] | 60.65 | 14.51 | 6.79 | 0.068 | 2.46 | 2.42 | 2.25 | 1.48 | 0.795 | 0.19 | 7.86 | 99.47 | 14 | 2 | 118 | 468 | 216 | 15 | 179 | 150 | 18 | 70 | 50 | 120 | 17 | 2 | < 5 | 51 | 8 | < 2 | < 0.5 | < 0.2 | 1 | 1.3 | 2 | 16 | 35.1 | 3.73 | 15 | 2.8 | 0.91 | 2.6 | 0.4 | 2.4 | 0.5 | 1.5 | 0.25 | 1.6 | 0.23 | 4.5 | 0.9 | 2 | 0.3 | 12 | < 0.4 | 4 | 1.2
CAT-409 | < 1 | 2 | 4 | [35 empty] | 65.65 | 12.76 | 4.58 | 0.064 | 1.44 | 1.99 | 2.24 | 1.9 | 0.871 | 0.08 | 7.37 | 98.95 | 9 | 1 | 94 | 584 | 273 | 13 | 257 | 100 | 12 | 40 | 10 | 60 | 14 | 1 | < 5 | 59 | 8 | < 2 | < 0.5 | < 0.2 | < 1 | < 0.5 | 2.1 | 18 | 37 | 4.17 | 16.2 | 3.1 | 0.8 | 2.6 | 0.4 | 2.5 | 0.5 | 1.5 | 0.23 | 1.5 | 0.24 | 4.7 | 0.9 | < 1 | 0.1 | 11 | < 0.4 | 4 | 1.5
CAT-410 | < 1 | 3 | 6 | [35 empty] | 62.11 | 14.1 | 6.11 | 0.068 | 1.96 | 2.23 | 2.23 | 1.61 | 0.87 | 0.17 | 9.27 | 100.7 | 11 | 1 | 116 | 515 | 245 | 14 | 230 | 140 | 15 | 60 | 20 | 100 | 17 | 2 | 5 | 52 | 9 | 2 | < 0.5 | < 0.2 | 1 | 1.2 | 2.4 | 16.8 | 35 | 3.79 | 14.3 | 2.6 | 0.77 | 2.4 | 0.4 | 2.1 | 0.4 | 1.2 | 0.2 | 1.4 | 0.22 | 5.2 | 0.9 | 2 | 0.2 | 14 | < 0.4 | 3.9 | 1.2
CAT-411 | < 1 | 4 | 18 | [35 empty] | 49.42 | 12.14 | 8.24 | 0.193 | 3.1 | 2.41 | 2.06 | 1.26 | 0.638 | 0.17 | 20.08 | 99.7 | 17 | 1 | 119 | 375 | 167 | 19 | 126 | 170 | 31 | 90 | 150 | 110 | 15 | 2 | 8 | 45 | 6 | 2 | < 0.5 | < 0.2 | 2 | 1.2 | 2.1 | 26.9 | 53.7 | 6.23 | 25.1 | 4.6 | 1.19 | 4.1 | 0.5 | 3.1 | 0.6 | 1.9 | 0.28 | 1.8 | 0.29 | 3.2 | 0.8 | 2 | 0.2 | 20 | < 0.4 | 4.4 | 1.1
CAT-412 | < 1 | 3 | 8 | [35 empty] | 61.03 | 14.53 | 6.99 | 0.108 | 2.54 | 2.74 | 2.43 | 1.75 | 0.783 | 0.12 | 7.08 | 100.1 | 13 | 1 | 123 | 481 | 249 | 13 | 193 | 140 | 24 | 90 | 80 | 90 | 14 | 1 | < 5 | 56 | 6 | < 2 | < 0.5 | < 0.2 | < 1 | < 0.5 | 2.1 | 18.1 | 54.4 | 4.2 | 15.9 | 3.2 | 0.84 | 2.6 | 0.4 | 2.5 | 0.5 | 1.4 | 0.21 | 1.4 | 0.22 | 3.7 | 0.7 | < 1 | < 0.1 | 10 | < 0.4 | 4.9 | 1.4
CAT-413 | < 1 | 2 | 3 | [35 empty] | 60.04 | 13.12 | 5.97 | 0.116 | 2.22 | 2.18 | 2.05 | 1.51 | 0.783 | 0.2 | 10.62 | 98.82 | 12 | 2 | 114 | 478 | 209 | 12 | 182 | 150 | 20 | 60 | 40 | 120 | 16 | 2 | < 5 | 57 | 9 | 2 | < 0.5 | < 0.2 | 1 | 1.1 | 2.1 | 15.3 | 36.3 | 3.58 | 13.8 | 2.7 | 0.8 | 2.8 | 0.4 | 2.1 | 0.4 | 1.2 | 0.2 | 1.4 | 0.22 | 4.5 | 0.9 | 3 | 0.3 | 13 | < 0.4 | 3.6 | 1.2
CAT-414 | < 1 | 5 | 9 | [35 empty] | 56.01 | 13.92 | 7.35 | 0.074 | 2.21 | 1.98 | 1.98 | 1.45 | 0.792 | 0.15 | 13.99 | 99.9 | 12 | 1 | 123 | 468 | 192 | 11 | 188 | 130 | 22 | 80 | 40 | 80 | 15 | 1 | < 5 | 51 | 7 | < 2 | < 0.5 | < 0.2 | < 1 | < 0.5 | 2.3 | 14.4 | 31.1 | 3.23 | 12.7 | 2.4 | 0.65 | 2.1 | 0.3 | 2.1 | 0.4 | 1.3 | 0.19 | 1.3 | 0.2 | 3.6 | 0.7 | < 1 | < 0.1 | 8 | < 0.4 | 3.8 | 1.3
CAT-415 | < 1 | 3 | 6 | [35 empty] | 62.27 | 13.26 | 6.26 | 0.072 | 1.81 | 1.87 | 1.92 | 1.63 | 0.979 | 0.11 | 9.79 | 99.96 | 11 | 1 | 120 | 585 | 204 | 14 | 255 | 120 | 16 | 60 | 30 | 110 | 16 | 2 | < 5 | 57 | 10 | < 2 | < 0.5 | < 0.2 | 1 | < 0.5 | 2.6 | 18.3 | 38.4 | 4.03 | 15.3 | 3 | 0.72 | 2.5 | 0.4 | 2.6 | 0.5 | 1.5 | 0.25 | 1.7 | 0.28 | 4.9 | 0.9 | < 1 | 0.1 | 11 | < 0.4 | 4.5 | 1.7
CAT-416 | < 1 | 3 | 6 | [35 empty] | 60.16 | 14.15 | 6.32 | 0.065 | 2 | 2.04 | 2.17 | 1.68 | 0.849 | 0.1 | 8.97 | 98.49 | 11 | 1 | 120 | 537 | 232 | 13 | 222 | 140 | 18 | 70 | 30 | 90 | 15 | 2 | < 5 | 53 | 8 | < 2 | < 0.5 | < 0.2 | < 1 | < 0.5 | 2.5 | 18.2 | 38.9 | 4.07 | 15.3 | 2.9 | 0.73 | 2.4 | 0.4 | 2.4 | 0.5 | 1.4 | 0.22 | 1.4 | 0.23 | 4.1 | 0.9 | < 1 | < 0.1 | 10 | < 0.4 | 4.3 | 1.4
CAT-418 | < 1 | 2 | 5 | [35 empty] | 65.88 | 12.55 | 4.97 | 0.055 | 1.42 | 1.77 | 2.05 | 1.78 | 0.976 | 0.05 | 7.08 | 98.58 | 9 | 1 | 104 | 610 | 238 | 14 | 254 | 110 | 13 | 50 | 10 | 90 | 15 | 2 | < 5 | 57 | 9 | < 2 | < 0.5 | < 0.2 | 1 | 0.8 | 2.6 | 18.7 | 37.1 | 4.03 | 15 | 2.9 | 0.72 | 2.5 | 0.4 | 2.4 | 0.5 | 1.5 | 0.23 | 1.6 | 0.25 | 4.5 | 0.9 | < 1 | 0.2 | 12 | < 0.4 | 4.3 | 1.6
CAT-419 | < 1 | 3 | 3 | [35 empty] | 67.61 | 11.96 | 5.03 | 0.061 | 1.7 | 2.11 | 2.07 | 1.86 | 0.935 | 0.1 | 6.92 | 100.3 | 10 | 1 | 109 | 562 | 230 | 14 | 287 | 110 | 11 | 40 | 20 | 110 | 14 | 2 | < 5 | 69 | 10 | < 2 | < 0.5 | < 0.2 | 1 | < 0.5 | 2.8 | 18.2 | 36.4 | 4.13 | 15.5 | 2.9 | 0.7 | 2.5 | 0.4 | 2.5 | 0.5 | 1.6 | 0.24 | 1.6 | 0.25 | 5.4 | 0.9 | < 1 | 0.2 | 9 | < 0.4 | 4.1 | 1.6
CAT-421 | < 1 | 3 | 5 | [35 empty] | 61.73 | 13.13 | 5.9 | 0.071 | 2.87 | 2.6 | 2.34 | 1.63 | 0.799 | 0.25 | 7.44 | 98.76 | 13 | 1 | 113 | 476 | 230 | 13 | 174 | 190 | 18 | 90 | 30 | 70 | 15 | 2 | < 5 | 56 | 6 | < 2 | < 0.5 | < 0.2 | < 1 | < 0.5 | 2.1 | 14.8 | 32 | 3.47 | 13.3 | 2.7 | 0.78 | 2.4 | 0.4 | 2.4 | 0.5 | 1.4 | 0.21 | 1.4 | 0.23 | 3.5 | 0.7 | < 1 | 0.1 | 9 | < 0.4 | 3.3 | 1.1
CAT-401 HMC |  |  |  | < 5 | < 5 | < 2 | < 200 | < 5 | < 1 | 28 | 350 | < 2 | 44.4 | < 1 | < 5 | < 50 | < 20 | < 0.05 | < 200 | < 50 | 2.2 | 3.1 | < 20 | < 0.2 | < 1 | 0.9 | 1.3 | < 4 | < 200 | 6 | < 3 | < 10 | 1 | < 0.2 | < 2 | < 0.2 | < 0.05 | 0.867
CAT-402 HMC |  |  |  | < 5 | < 5 | 12 | < 200 | < 5 | < 1 | 40 | 710 | < 2 | > 75.0 | < 1 | < 5 | < 50 | < 20 | 0.06 | < 200 | < 50 | 0.7 | 4 | < 20 | < 0.2 | < 1 | 8.1 | < 0.5 | < 4 | < 200 | 13 | 36 | < 10 | 2 | < 0.2 | < 2 | 0.6 | 0.07 | 6.15
CAT-403 HMC |  |  |  | < 5 | < 5 | 16 | < 200 | < 5 | < 1 | 141 | 4960 | < 2 | > 75.0 | < 1 | < 5 | < 50 | < 20 | 0.18 | < 200 | < 50 | 0.6 | 8.8 | < 20 | < 0.2 | < 1 | 6.7 | < 0.5 | < 4 | 300 | 13 | 48 | < 10 | 2 | 0.3 | < 2 | 1.4 | 0.07 | 10.2
CAT-404 HMC |  |  |  | < 5 | < 5 | < 2 | < 200 | < 5 | < 1 | 13 | 940 | < 2 | 13.2 | < 1 | < 5 | < 50 | < 20 | < 0.05 | < 200 | < 50 | < 0.2 | 2 | < 20 | < 0.2 | < 1 | 0.9 | < 0.5 | < 4 | < 200 | 1 | < 3 | < 10 | 0.3 | < 0.2 | < 2 | < 0.2 | < 0.05 | 2.36
CAT-405 HMC |  |  |  | < 5 | < 5 | < 2 | < 200 | < 5 | < 1 | 35 | 1550 | < 2 | 52.9 | < 1 | < 5 | < 50 | < 20 | 0.13 | < 200 | < 50 | < 0.2 | 3.9 | < 20 | < 0.2 | < 1 | < 0.5 | < 0.5 | < 4 | < 200 | 6 | 10 | < 10 | 1 | < 0.2 | < 2 | < 0.2 | < 0.05 | 1.79
CAT-406 HMC |  |  |  | < 5 | < 5 | < 2 | < 200 | < 5 | 3 | 78 | 4230 | < 2 | > 75.0 | < 1 | < 5 | < 50 | < 20 | 0.19 | < 200 | < 50 | 0.6 | 15.1 | < 20 | < 0.2 | < 1 | 3.7 | 2.5 | < 4 | 600 | 10 | 19 | < 10 | 1.6 | 0.7 | < 2 | 0.8 | < 0.05 | 5.86
CAT-407 HMC |  |  |  | < 5 | < 5 | < 2 | < 200 | < 5 | < 1 | 52 | 2040 | < 2 | 46.6 | < 1 | < 5 | < 50 | < 20 | 0.13 | < 200 | < 50 | < 0.2 | 11.8 | < 20 | < 0.2 | < 1 | 1.9 | < 0.5 | < 4 | 300 | 9 | 8 | < 10 | 1.5 | < 0.2 | < 2 | < 0.2 | < 0.05 | 1.77
CAT-408 HMC |  |  |  | < 5 | < 5 | < 2 | < 200 | < 5 | < 1 | 8 | 540 | < 2 | 12.4 | < 1 | < 5 | < 50 | < 20 | < 0.05 | < 200 | < 50 | < 0.2 | 2.4 | < 20 | < 0.2 | < 1 | 0.5 | < 0.5 | < 4 | < 200 | 2 | 7 | < 10 | 0.4 | < 0.2 | < 2 | < 0.2 | < 0.05 | 2.47
CAT-409 HMC |  |  |  | < 5 | < 5 | < 2 | < 200 | < 5 | < 1 | 53 | 5460 | < 2 | 51.1 | < 1 | < 5 | < 50 | < 20 | 0.13 | < 200 | < 50 | 4.6 | 11.2 | < 20 | < 0.2 | < 1 | 7 | < 0.5 | < 4 | 600 | 16 | 31 | < 10 | 3.3 | < 0.2 | < 2 | < 0.2 | < 0.05 | 1.08
CAT-410 HMC |  |  |  | < 5 | < 5 | 12 | < 200 | < 5 | < 1 | 83 | 5600 | < 2 | > 75.0 | < 1 | < 5 | < 50 | < 20 | 0.17 | < 200 | < 50 | 0.6 | 9.1 | < 20 | < 0.2 | < 1 | 2.8 | < 0.5 | < 4 | 900 | 15 | 45 | < 10 | 2 | < 0.2 | < 2 | < 0.2 | < 0.05 | 3.88
CAT-411 HMC |  |  |  | < 5 | < 5 | < 2 | < 200 | < 5 | < 1 | 61 | 2060 | < 2 | > 75.0 | < 1 | < 5 | < 50 | < 20 | 0.26 | < 200 | < 50 | 1.1 | 19.9 | < 20 | < 0.2 | < 1 | 8.3 | < 0.5 | < 4 | < 200 | 14 | 55 | < 10 | 2.9 | 0.6 | < 2 | 1.9 | 0.1 | 4.68
CAT-412 HMC |  |  |  | < 5 | < 5 | 3 | < 200 | < 5 | < 1 | 37 | 2530 | < 2 | > 75.0 | < 1 | < 5 | < 50 | < 20 | 0.14 | < 200 | < 50 | < 0.2 | 6.8 | < 20 | < 0.2 | < 1 | 1.1 | < 0.5 | < 4 | < 200 | 7 | 17 | < 10 | 1.2 | < 0.2 | < 2 | 0.7 | < 0.05 | 16.1
CAT-413 HMC |  |  |  | < 5 | < 5 | < 2 | < 200 | < 5 | < 1 | 71 | 2640 | < 2 | > 75.0 | < 1 | < 5 | < 50 | < 20 | 0.18 | < 200 | < 50 | 0.6 | 19.8 | < 20 | < 0.2 | < 1 | 2.1 | < 0.5 | < 4 | 300 | 11 | 35 | < 10 | 2.1 | < 0.2 | < 2 | < 0.2 | < 0.05 | 3.96
CAT-414 HMC |  |  |  | < 5 | < 5 | 8 | < 200 | < 5 | < 1 | 71 | 3190 | < 2 | > 75.0 | < 1 | < 5 | < 50 | < 20 | 0.25 | < 200 | < 50 | < 0.2 | 10.1 | < 20 | < 0.2 | < 1 | 7.1 | < 0.5 | < 4 | 600 | 12 | 26 | 50 | 1.9 | < 0.2 | < 2 | 1 | 0.05 | 6.87
CAT-415 HMC |  |  |  | < 5 | < 5 | 6 | < 200 | < 5 | < 1 | 118 | 5380 | < 2 | > 75.0 | < 1 | < 5 | < 50 | < 20 | 0.22 | < 200 | < 50 | < 0.2 | 21.8 | < 20 | < 0.2 | < 1 | 8.7 | < 0.5 | < 4 | 500 | 17 | 66 | 30 | 2.5 | 0.9 | < 2 | 1.5 | < 0.05 | 5.86
CAT-416 HMC |  |  |  | < 5 | < 5 | 6 | < 200 | < 5 | < 1 | 71 | 5250 | < 2 | > 75.0 | < 1 | < 5 | < 50 | < 20 | 0.14 | < 200 | < 50 | < 0.2 | 6.8 | < 20 | < 0.2 | < 1 | 1.9 | < 0.5 | < 4 | 400 | 8 | 23 | < 10 | 1.1 | < 0.2 | < 2 | 1.3 | < 0.05 | 10.5
CAT-418 HMC |  |  |  | 84 | < 5 | 21 | < 200 | < 5 | < 1 | 134 | 7970 | < 2 | > 75.0 | < 1 | < 5 | < 50 | < 20 | 0.22 | < 200 | < 50 | 3 | 12.5 | < 20 | < 0.2 | < 1 | 8.7 | 2.2 | < 4 | 600 | 18 | 74 | < 10 | 2.5 | < 0.2 | < 2 | < 0.2 | 0.05 | 3.17
CAT-419 HMC |  |  |  | < 5 | < 5 | < 2 | < 200 | < 5 | 1 | 16 | 970 | < 2 | 14.7 | < 1 | < 5 | < 50 | < 20 | < 0.05 | < 200 | < 50 | < 0.2 | 1.8 | < 20 | < 0.2 | < 1 | < 0.5 | < 0.5 | < 4 | < 200 | 1 | < 3 | < 10 | 0.3 | < 0.2 | < 2 | < 0.2 | < 0.05 | 2.75
CAT-421HMC |  |  |  | < 5 | < 5 | < 2 | < 200 | < 5 | < 1 | 67 | 8000 | < 2 | 46.3 | < 1 | < 5 | < 50 | < 20 | 0.16 | < 200 | < 50 | 1.2 | 14.4 | < 20 | < 0.2 | < 1 | 5.7 | < 0.5 | < 4 | 1300 | 15 | 48 | 60 | 2.8 | < 0.2 | < 2 | < 0.2 | < 0.05 | 1.19

## QC
Report Number: A15-11277
Report Date: 28/1/2016
Analyte Symbol | Pd | Pt | Au | Au | Ag | As | Ba | Br | Ca | Co | Cr | Cs | Fe | Hf | Hg | Ir | Mo | Na | Ni | Rb | Sb | Sc | Se | Sr | Ta | Th | U | W | Zn | La | Ce | Nd | Sm | Eu | Tb | Yb | Lu | Mass | SiO2 | Al2O3 | Fe2O3(T) | MnO | MgO | CaO | Na2O | K2O | TiO2 | P2O5 | LOI | Total | Sc | Be | V | Ba | Sr | Y | Zr | Cr | Co | Ni | Cu | Zn | Ga | Ge | As | Rb | Nb | Mo | Ag | In | Sn | Sb | Cs | La | Ce | Pr | Nd | Sm | Eu | Gd | Tb | Dy | Ho | Er | Tm | Yb | Lu | Hf | Ta | W | Tl | Pb | Bi | Th | U
Unit Symbol | ppb | ppb | ppb | ppb | ppm | ppm | ppm | ppm | % | ppm | ppm | ppm | % | ppm | ppm | ppb | ppm | % | ppm | ppm | ppm | ppm | ppm | % | ppm | ppm | ppm | ppm | ppm | ppm | ppm | ppm | ppm | ppm | ppm | ppm | ppm | g | % | % | % | % | % | % | % | % | % | % | % | % | ppm | ppm | ppm | ppm | ppm | ppm | ppm | ppm | ppm | ppm | ppm | ppm | ppm | ppm | ppm | ppm | ppm | ppm | ppm | ppm | ppm | ppm | ppm | ppm | ppm | ppm | ppm | ppm | ppm | ppm | ppm | ppm | ppm | ppm | ppm | ppm | ppm | ppm | ppm | ppm | ppm | ppm | ppm | ppm | ppm
Detection Limit | 1 | 1 | 2 | 5 | 5 | 2 | 200 | 5 | 1 | 5 | 10 | 2 | 0.02 | 1 | 5 | 50 | 20 | 0.05 | 200 | 50 | 0.2 | 0.1 | 20 | 0.2 | 1 | 0.5 | 0.5 | 4 | 200 | 1 | 3 | 10 | 0.1 | 0.2 | 2 | 0.2 | 0.05 |  | 0.01 | 0.01 | 0.01 | 0.001 | 0.01 | 0.01 | 0.01 | 0.01 | 0.001 | 0.01 |  | 0.01 | 1 | 1 | 5 | 3 | 2 | 2 | 4 | 20 | 1 | 20 | 10 | 30 | 1 | 1 | 5 | 2 | 1 | 2 | 0.5 | 0.2 | 1 | 0.5 | 0.5 | 0.1 | 0.1 | 0.05 | 0.1 | 0.1 | 0.05 | 0.1 | 0.1 | 0.1 | 0.1 | 0.1 | 0.05 | 0.1 | 0.04 | 0.2 | 0.1 | 1 | 0.1 | 5 | 0.4 | 0.1 | 0.1
Analysis Method | FA-MS | FA-MS | FA-MS | INAA | INAA | INAA | INAA | INAA | INAA | INAA | INAA | INAA | INAA | INAA | INAA | INAA | INAA | INAA | INAA | INAA | INAA | INAA | INAA | INAA | INAA | INAA | INAA | INAA | INAA | INAA | INAA | INAA | INAA | INAA | INAA | INAA | INAA | INAA | FUS-ICP | FUS-ICP | FUS-ICP | FUS-ICP | FUS-ICP | FUS-ICP | FUS-ICP | FUS-ICP | FUS-ICP | FUS-ICP | FUS-ICP | FUS-ICP | FUS-ICP | FUS-ICP | FUS-ICP | FUS-ICP | FUS-ICP | FUS-ICP | FUS-ICP | FUS-MS | FUS-MS | FUS-MS | FUS-MS | FUS-MS | FUS-MS | FUS-MS | FUS-MS | FUS-MS | FUS-MS | FUS-MS | FUS-MS | FUS-MS | FUS-MS | FUS-MS | FUS-MS | FUS-MS | FUS-MS | FUS-MS | FUS-MS | FUS-MS | FUS-MS | FUS-MS | FUS-MS | FUS-MS | FUS-MS | FUS-MS | FUS-MS | FUS-MS | FUS-MS | FUS-MS | FUS-MS | FUS-MS | FUS-MS | FUS-MS | FUS-MS | FUS-MS | FUS-MS
NIST 694 Meas | [38 empty] | 11.25 | 1.88 | 0.74 | 0.01 | 0.34 | 42.66 | 0.86 | 0.54 | 0.12 | 30.18 |  |  |  |  | 1623
NIST 694 Cert | [38 empty] | 11.2 | 1.8 | 0.79 | 0.0116 | 0.33 | 43.6 | 0.86 | 0.51 | 0.11 | 30.2 |  |  |  |  | 1740
DNC-1 Meas | [38 empty] | 47.51 | 18.42 | 9.84 | 0.15 | 10.14 | 11.49 | 1.92 | 0.23 | 0.48 | 0.06 |  |  | 31 |  | 157 | 107 | 146 | 15 | 37 | 280 | 57 | 250 | 100 |  | 16 |  |  | 5 | [5 empty] | 1 |  |  |  |  | 5.6 |  | 0.64 | [6 empty] | 2.1
DNC-1 Cert | [38 empty] | 47.15 | 18.34 | 9.97 | 0.150 | 10.13 | 11.49 | 1.890 | 0.234 | 0.480 | 0.070 |  |  | 31 |  | 148 | 118 | 144.0 | 18.0 | 38 | 270 | 57 | 247 | 100 |  | 15 |  |  | 5 | [5 empty] | 0.96 |  |  |  |  | 5.20 |  | 0.59 | [6 empty] | 2.0
GBW 07113 Meas | [38 empty] | 71.82 | 13.04 | 3.19 | 0.14 | 0.15 | 0.62 | 2.46 | 5.42 | 0.28 | 0.04 |  |  | 5 | 4 | 6 | 499 | 40 | 46 | 408
GBW 07113 Cert | [38 empty] | 72.8 | 13 | 3.21 | 0.14 | 0.16 | 0.59 | 2.57 | 5.43 | 0.3 | 0.05 |  |  | 5 | 4 | 5 | 506 | 43 | 43 | 403
LKSD-3 Meas | [60 empty] | 40 | 150 |  |  | 25 | 85 |  | 3 | 2.5 |  | 2 | 1.4 | 2.7 | 50.1 | 93.6 |  | 45.4 | 8.6 | 1.5 |  | 0.9 |  |  |  |  | 2.9 | 0.44 | 4.6 | 0.6 |  |  |  |  | 12.2
LKSD-3 Cert | [60 empty] | 35 | 152 |  |  | 27 | 78 |  | 2 | 2.7 |  | 3 | 1.3 | 2.3 | 52 | 90 |  | 44 | 8 | 1.5 |  | 1 |  |  |  |  | 2.7 | 0.4 | 4.8 | 0.7 |  |  |  |  | 11.4
TDB-1 Meas | [57 empty] | 270 |  | 90 | [5 empty] | 23 | [8 empty] | 44.2 |  |  |  | 2.3 |  |  | 7.3 |  |  |  | 3.6
TDB-1 Cert | [57 empty] | 251 |  | 92 | [5 empty] | 23 | [8 empty] | 41 |  |  |  | 2.1 |  |  | 8 |  |  |  | 3.4
W-2a Meas | [38 empty] | 53 | 15.24 | 10.58 | 0.16 | 6.26 | 11.2 | 2.22 | 0.62 | 1.07 | 0.17 |  |  | 36 | < 1 | 279 | 175 | 199 | 19 | 95 |  | 45 |  | 120 |  |  | 2 |  | 23 |  | < 2 | < 0.5 |  |  |  | 0.9 | 10.4 | 22.2 |  | 11.9 | 3.1 | 1.1 |  |  | 3.6 | 0.7 |  |  | 2 |  | 2.6 |  | 1 | < 0.1 |  | < 0.4 | 2.2 | 0.6
W-2a Cert | [38 empty] | 52.4 | 15.4 | 10.7 | 0.163 | 6.37 | 10.9 | 2.14 | 0.626 | 1.06 | 0.13 |  |  | 36 | 1.3 | 262 | 182 | 190 | 24 | 94 |  | 43 |  | 110 |  |  | 1 |  | 21 |  | 0.6 | 0.046 |  |  |  | 0.99 | 10 | 23 |  | 13 | 3.3 | 1 |  |  | 3.6 | 0.76 |  |  | 2.1 |  | 2.6 |  | 0.3 | 0.2 |  | 0.03 | 2.4 | 0.53
SY-4 Meas | [38 empty] | 49.84 | 20.07 | 6.15 | 0.11 | 0.5 | 8.1 | 6.94 | 1.65 | 0.28 | 0.12 |  |  | 1 | 3 | 8 | 344 | 1191 | 114 | 539
SY-4 Cert | [38 empty] | 49.9 | 20.69 | 6.21 | 0.108 | 0.54 | 8.05 | 7.10 | 1.66 | 0.287 | 0.131 |  |  | 1.1 | 2.6 | 8.0 | 340 | 1191 | 119 | 517
CTA-AC-1 Meas | [60 empty] | 50 | 40 | [11 empty] | > 2000 | > 3000 |  | 1140 | 164 | 44.7 | 131 | 15 |  |  |  |  | 10.9 | 1.12 | 1.8 | 2.7 | [5 empty] | 4.3
CTA-AC-1 Cert | [60 empty] | 54.0 | 38.0 | [11 empty] | 2176 | 3326 |  | 1087 | 162 | 46.7 | 124 | 13.9 |  |  |  |  | 11.4 | 1.08 | 1.13 | 2.65 | [5 empty] | 4.4
BIR-1a Meas | [38 empty] | 47.5 | 15.88 | 11.68 | 0.17 | 9.59 | 13.46 | 1.8 | 0.02 | 0.99 | 0.01 |  |  | 43 | < 1 | 333 | 7 | 108 | 13 | 15 | 370 | 49 | 170 | 120 |  | 16 | [15 empty] | 0.54 | 2 | [6 empty] | 0.32 | 0.6
BIR-1a Cert | [38 empty] | 47.96 | 15.50 | 11.30 | 0.175 | 9.700 | 13.30 | 1.82 | 0.030 | 0.96 | 0.021 |  |  | 44 | 0.58 | 310 | 6 | 110 | 16 | 18 | 370 | 52 | 170 | 125 |  | 16 | [15 empty] | 0.55 | 2.0 | [6 empty] | 0.3 | 0.60
NCS DC86312 Meas | [73 empty] | > 2000 | 190 |  | 1600 |  |  |  | 34.7 | 197 | 37.3 |  | 14.5 | 91.6 | 12.9
NCS DC86312 Cert | [73 empty] | 2360 | 190 |  | 1600 |  |  |  | 34.6 | 183 | 36 |  | 15.1 | 87.79 | 11.96
NCS DC70009 (GBW07241) Meas | [58 empty] | 4 |  | 990 |  | 18 | 11 | 65 | 539 |  |  | 1.7 | 1.5 | > 1000 |  | 44.4 | 24.2 | 60.1 | 8.2 | 33.8 | 13.1 | 0.15 | 15 | 3 | 21.1 | 4.3 | 13.3 | 2.2 | 15.8 | 2.33 |  |  | 2090 |  |  |  | 30.4
NCS DC70009 (GBW07241) Cert | [58 empty] | 3.7 |  | 960 |  | 16.5 | 11.2 | 69.9 | 500 |  |  | 1.8 | 1.3 | 1701 |  | 41 | 23.7 | 60.3 | 7.9 | 32.9 | 12.5 | 0.16 | 14.8 | 3.3 | 20.7 | 4.5 | 13.4 | 2.2 | 14.9 | 2.4 |  |  | 2200 |  |  |  | 28.3
OREAS 100a (Fusion) Meas | [58 empty] | 17 |  | 170 | [6 empty] | 23 | [5 empty] | 243 | 441 | 43.2 | 138 | 22.6 | 3.45 |  | 3.4 | 21.4 | 4.5 | 14.3 | 2.09 | 14.3 | 2.13 | [6 empty] | 52.2 | 145
OREAS 100a (Fusion) Cert | [58 empty] | 18.1 |  | 169 | [6 empty] | 24.1 | [5 empty] | 260 | 463 | 47.1 | 152 | 23.6 | 3.71 |  | 3.80 | 23.2 | 4.81 | 14.9 | 2.31 | 14.9 | 2.26 | [6 empty] | 51.6 | 135
OREAS 101a (Fusion) Meas | [58 empty] | 50 |  | 440 | [6 empty] | 23 | [5 empty] | 823 | 1420 | 130 | 404 | 51 | 8.08 |  | 5.5 | 32.3 | 6.5 | 20.3 | 2.9 | 18.1 | 2.66 | [6 empty] | 37.9
OREAS 101a (Fusion) Cert | [58 empty] | 48.8 |  | 434 | [6 empty] | 21.9 | [5 empty] | 816 | 1396 | 134 | 403 | 48.8 | 8.06 |  | 5.92 | 33.3 | 6.46 | 19.5 | 2.90 | 17.5 | 2.66 | [6 empty] | 36.6
OREAS 101b (Fusion) Meas | [58 empty] | 47 |  | 450 | [6 empty] | 22 | [7 empty] | 139 |  |  |  |  | 5.8 | 34.5 | 6.8 |  |  |  | 2.84 | [6 empty] | 37.1 | 416
OREAS 101b (Fusion) Cert | [58 empty] | 47 |  | 416 | [6 empty] | 20.9 | [7 empty] | 127 |  |  |  |  | 5.37 | 32.1 | 6.34 |  |  |  | 2.58 | [6 empty] | 37.1 | 396
JR-1 Meas | [59 empty] | < 20 | < 10 |  | 17 | 2 | 15 | 251 | 15 | 3 | 1 | < 0.2 | 3 |  | 22 | 20.7 | 49.5 |  | 25.1 | 6 | 0.27 |  | 1 |  |  |  |  | 4.8 |  | 4.4 |  | 2 | 1.6 | 20 | 0.5
JR-1 Cert | [59 empty] | 1.67 | 2.68 |  | 16.1 | 1.88 | 16.3 | 257 | 15.2 | 3.25 | 0.031 | 0.028 | 2.86 |  | 20.8 | 19.7 | 47.2 |  | 23.3 | 6.03 | 0.30 |  | 1.01 |  |  |  |  | 4.55 |  | 4.51 |  | 1.59 | 1.56 | 19.3 | 0.56
CDN-PGMS-24 Meas | 5190 | 1130 | 889
CDN-PGMS-24 Cert | 4880.00 | 1090.00 | 806.000
CDN-PGMS-25 Meas | 1920 | 412 | 488
CDN-PGMS-25 Cert | 1830 | 400 | 483
DMMAS 118 Meas |  |  |  | 1710 |  | 1680 | 1100 |  |  | 43 | 80 |  | 3.48 |  |  |  |  | 2.18 |  |  | 6.3 | 6 |  |  |  |  | 15.2 |  |  | 17 | 34 |  | 2.2
DMMAS 118 Cert |  |  |  | 1729 |  | 1661 | 1264 |  |  | 45 | 83 |  | 3.25 |  |  |  |  | 2.21 |  |  | 6.6 | 6.1 |  |  |  |  | 15.9 |  |  | 16.9 | 30 |  | 2.2
DMMAS 118 Meas |  |  |  | 1710 |  | 1700 | 1100 |  |  | 45 | 80 |  | 3.43 |  |  |  |  | 2.17 |  |  | 6.6 | 6.3 |  |  |  |  | 15.5 |  |  | 17 | 29 |  | 2.1
DMMAS 118 Cert |  |  |  | 1729 |  | 1661 | 1264 |  |  | 45 | 83 |  | 3.25 |  |  |  |  | 2.21 |  |  | 6.6 | 6.1 |  |  |  |  | 15.9 |  |  | 16.9 | 30 |  | 2.2
DMMAS 118 Meas |  |  |  | 1790 |  | 1740 | 1200 |  |  | 43 | 80 |  | 3.44 |  |  |  |  | 2.22 |  |  | 6.5 | 6.4 |  |  |  |  | 16.5 |  |  | 17 | 32 |  | 2.3
DMMAS 118 Cert |  |  |  | 1729 |  | 1661 | 1264 |  |  | 45 | 83 |  | 3.25 |  |  |  |  | 2.21 |  |  | 6.6 | 6.1 |  |  |  |  | 15.9 |  |  | 16.9 | 30 |  | 2.2
DMMAS 118 Meas |  |  |  | 1670 |  | 1670 | 1300 |  |  | 44 | 90 |  | 3.45 |  |  |  |  | 2.26 |  |  | 6.7 | 6.3 |  |  |  |  | 15 |  |  | 16 | 29 |  | 2
DMMAS 118 Cert |  |  |  | 1729 |  | 1661 | 1264 |  |  | 45 | 83 |  | 3.25 |  |  |  |  | 2.21 |  |  | 6.6 | 6.1 |  |  |  |  | 15.9 |  |  | 16.9 | 30 |  | 2.2
CAT-406 Orig | [38 empty] | 61.04 | 13.28 | 5.94 | 0.091 | 2.11 | 2.38 | 2.29 | 1.69 | 0.847 | 0.14 | 8.77 | 98.6 | 12 | 1 | 110 | 510 | 245 | 14 | 199 | 130 | 17 | 70 | 30 | 80 | 14 | 2 | < 5 | 53 | 6 | < 2 | < 0.5 | < 0.2 | < 1 | < 0.5 | 1.9 | 18.3 | 40.8 | 4.08 | 16.2 | 3.1 | 0.82 | 2.8 | 0.4 | 2.5 | 0.5 | 1.5 | 0.23 | 1.6 | 0.25 | 3.9 | 0.7 | < 1 | 0.1 | 10 | < 0.4 | 4.4 | 1.3
CAT-406 Dup | [38 empty] | 61.33 | 13.24 | 5.95 | 0.092 | 2.1 | 2.37 | 2.26 | 1.66 | 0.832 | 0.13 | 8.77 | 98.74 | 12 | 1 | 109 | 504 | 241 | 13 | 206 | 130 | 17 | 70 | 30 | 80 | 14 | 1 | < 5 | 53 | 7 | < 2 | < 0.5 | < 0.2 | < 1 | < 0.5 | 2 | 18.9 | 42.4 | 4.37 | 16.5 | 3.3 | 0.89 | 2.6 | 0.4 | 2.5 | 0.5 | 1.5 | 0.22 | 1.5 | 0.23 | 3.9 | 0.8 | < 1 | < 0.1 | 11 | < 0.4 | 4.3 | 1.3
CAT-410 Orig | < 1 | 4 | 5
CAT-410 Dup | < 1 | 3 | 6
Method Blank | [57 empty] | < 20 | < 1 | < 20 | < 10 | < 30 | < 1 | < 1 | < 5 | < 2 | < 1 | < 2 | < 0.5 | < 0.2 | < 1 | < 0.5 | < 0.5 | < 0.1 | < 0.1 | < 0.05 | < 0.1 | < 0.1 | < 0.05 | < 0.1 | < 0.1 | < 0.1 | < 0.1 | < 0.1 | < 0.05 | < 0.1 | < 0.04 | < 0.2 | < 0.1 | < 1 | < 0.1 | < 5 | < 0.4 | < 0.1 | < 0.1
Method Blank | < 1 | 1 | 2
Method Blank |  |  |  | < 5 | < 5 | < 2 | < 200 | < 5 | < 1 | < 5 | < 10 | < 2 | < 0.02 | < 1 | < 5 | < 50 | < 20 | < 0.05 | < 200 | < 50 | < 0.2 | < 0.1 | < 20 | < 0.2 | < 1 | < 0.5 | < 0.5 | < 4 | < 200 | < 1 | < 3 | < 10 | < 0.1 | < 0.2 | < 2 | < 0.2 | < 0.05 | 1
Method Blank |  |  |  | < 5 | < 5 | < 2 | < 200 | < 5 | < 1 | < 5 | < 10 | < 2 | < 0.02 | < 1 | < 5 | < 50 | < 20 | < 0.05 | < 200 | < 50 | < 0.2 | < 0.1 | < 20 | < 0.2 | < 1 | < 0.5 | < 0.5 | < 4 | < 200 | < 1 | < 3 | < 10 | < 0.1 | < 0.2 | < 2 | < 0.2 | < 0.05 | 10